## 記入例
● 温熱係数表 |  |  |  | Ⅳ | 地域 | [12 empty] | 表１．材料の熱伝導率表 | [7 empty] | 断熱材マスター（ドロップダウン用） |  | 数値計算用 | ドロップダウン用 | 数値計算用 |  | ドロップダウン用 | 数値計算用 | なし | ﾚｰｽｶｰﾃﾝ | 内付けﾌﾞﾗｲﾝﾄﾞ | 紙障子 | 外付けﾌﾞﾗｲﾝﾄﾞ | 数値計算用
[26 empty] | 屋根 外断熱 | 〔一重〕木製またはﾌﾟﾗｽﾁｯｸ製 | 〔一重〕木製またはﾌﾟﾗｽﾁｯｸ製 | 低放射複層（ｶﾞｽ12） | 〔一重〕木製またはﾌﾟﾗｽﾁｯｸ製低放射複層（ｶﾞｽ12） | 1.9 | なし | 普通三層複層ｶﾞﾗｽ (A12) | 0.71 | 0.5 | 0.44 | 0.38 | 0.16 | 住宅用グラスウール 10K | 50
[26 empty] | 屋根 内断熱 | 〔一重〕金属・ﾌﾟﾗｽﾁｯｸ（木）複合構造製 | 〔一重〕木製またはﾌﾟﾗｽﾁｯｸ製 | 低放射複層（A12） | 〔一重〕木製またはﾌﾟﾗｽﾁｯｸ製低放射複層（A12） | 2.33 | ﾚｰｽｶｰﾃﾝ | 普通複層ｶﾞﾗｽ (A12) | 0.79 | 0.52 | 0.44 | 0.37 | 0.17 | 住宅用グラスウール 16K | 45
１．使用する断熱材の熱抵抗値 | [25 empty] | 壁 内断熱 | 〔一重〕金属製熱遮断構造 | 〔一重〕木製またはﾌﾟﾗｽﾁｯｸ製 | 三層複層（A12×2） | 〔一重〕木製またはﾌﾟﾗｽﾁｯｸ製三層複層（A12×2） | 2.33 | 内付けﾌﾞﾗｲﾝﾄﾞ | 普通複層ｶﾞﾗｽ (A6) | 0.79 | 0.52 | 0.44 | 0.37 | 0.17 | 住宅用グラスウール 20K | 42
[26 empty] | 壁 外断熱 | 〔一重〕金属製 | 〔一重〕木製またはﾌﾟﾗｽﾁｯｸ製 | 複層（A12） | 〔一重〕木製またはﾌﾟﾗｽﾁｯｸ製複層（A12） | 2.91 | 紙障子 | 低放射複層ｶﾞﾗｽ (A12) | 0.63 | 0.48 | 0.43 | 0.39 | 0.15 | 住宅用グラスウール 24K | 38
図面表示色 |  |  | 部位 |  |  |  | 断熱材の名称 |  |  |  | 厚さ(mm) |  |  | λ×103 |  |  | 熱抵抗値 | [8 empty] | 床（外気に接する部分） 外断熱 | 〔三重〕金属製＋金属製＋金属製 | 〔一重〕木製またはﾌﾟﾗｽﾁｯｸ製 | 複層（A6） | 〔一重〕木製またはﾌﾟﾗｽﾁｯｸ製複層（A6） | 3.49 | 外付けﾌﾞﾗｲﾝﾄﾞ | 低放射複層ｶﾞﾗｽ (A6) | 0.62 | 0.47 | 0.42 | 0.37 | 0.15 | 住宅用グラスウール 32K | 36
|  |  | 屋根 外断熱 |  |  |  | Ａ種硬質ｳﾚﾀﾝﾝﾌｫｰﾑ保温板 ２種２号 |  |  |  | 50 |  |  | 24 |  |  | 2.083333 | [8 empty] | 床（外気に接する部分） 内断熱 | 〔二重〕金属製＋ﾌﾟﾗｽﾁｯｸ（木）製 | 〔一重〕金属・ﾌﾟﾗｽﾁｯｸ（木）複合構造製 | 三層複層（A12×2） | 〔一重〕金属・ﾌﾟﾗｽﾁｯｸ（木）複合構造製三層複層（A12×2） | 2.33 |  | 遮熱低放射複層ｶﾞﾗｽ (A12) | 0.42 | 0.32 | 0.29 | 0.26 | 0.11 | 高性能グラスウール 16K | 38
|  |  | 屋根 内断熱 |  |  |  | 建築物断熱用 吹付硬質ｳﾚﾀﾝﾌｫｰﾑ Ａ種１(工業会) |  |  |  | 85 |  |  | 34 |  |  | 2.5 | [8 empty] | 床（その他の部分） 内断熱 | 〔二重〕金属製＋金属製（枠中間部熱遮断構造） | 〔一重〕金属・ﾌﾟﾗｽﾁｯｸ（木）複合構造製 | 低放射複層（A12） | 〔一重〕金属・ﾌﾟﾗｽﾁｯｸ（木）複合構造製低放射複層（A12） | 2.33 |  | 遮熱低放射複層ｶﾞﾗｽ (A6) | 0.43 | 0.33 | 0.3 | 0.26 | 0.11 | 高性能グラスウール 24K | 36
|  |  | 壁 内断熱 |  |  |  | 建築物断熱用 吹付硬質ｳﾚﾀﾝﾌｫｰﾑ Ａ種１(工業会) |  |  |  | 40 |  |  | 34 |  |  | 1.176471 | [8 empty] | 土間床等の外周部 外断熱(外気に接する部分) | 〔二重〕金属製＋金属製 | 〔一重〕金属・ﾌﾟﾗｽﾁｯｸ（木）複合構造製 | 低放射複層（A6） | 〔一重〕金属・ﾌﾟﾗｽﾁｯｸ（木）複合構造製低放射複層（A6） | 3.49 |  | 遮熱複層ｶﾞﾗｽ（熱線反射ｶﾞﾗｽ2種使用）(A12) | 0.38 | 0.29 | 0.27 | 0.24 | 0.1 | 高性能グラスウール 32K | 35
|  |  | 床（外気に接する部分） 外断熱 |  |  |  | Ａ種押出法ﾎﾟﾘｽﾁﾚﾝﾌｫｰﾑ保温板 ３種 |  |  |  | 45 |  |  | 28 |  |  | 1.607143 | [8 empty] | 土間床等の外周部 外断熱(その他の部分) | 木製断熱積層構造 | 〔一重〕金属・ﾌﾟﾗｽﾁｯｸ（木）複合構造製 | 複層（A10～12） | 〔一重〕金属・ﾌﾟﾗｽﾁｯｸ（木）複合構造製複層（A10～12） | 3.49 |  | 遮熱複層ｶﾞﾗｽ（熱線反射ｶﾞﾗｽ2種使用）(A6) | 0.39 | 0.31 | 0.28 | 0.25 | 0.1 | 高性能グラスウール 40K | 34
|  |  | 床（外気に接する部分） 内断熱 |  |  |  | 建築物断熱用 吹付硬質ｳﾚﾀﾝﾌｫｰﾑ Ａ種１(工業会) |  |  |  | 75 |  |  | 34 |  |  | 2.205882 | [8 empty] | 土間床等の外周部 内断熱(外気に接する部分) | 金属製高断熱構造 扉：断熱ﾌﾗｯｼｭ,辺縁部等熱遮断構造 枠：熱遮断構造 | 〔一重〕金属・ﾌﾟﾗｽﾁｯｸ（木）複合構造製 | 単板2枚（A12） | 〔一重〕金属・ﾌﾟﾗｽﾁｯｸ（木）複合構造製単板2枚（A12） | 3.49 |  | 遮熱複層ｶﾞﾗｽ（熱線反射ｶﾞﾗｽ3種使用）(A12) | 0.29 | 0.21 | 0.2 | 0.18 | 0.07 | 高性能グラスウール 48K | 33
|  |  | 床（その他の部分） 内断熱 |  |  |  | Ａ種押出法ﾎﾟﾘｽﾁﾚﾝﾌｫｰﾑ保温板 ３種 |  |  |  | 45 |  |  | 28 |  |  | 1.607143 | [8 empty] | 土間床等の外周部 内断熱(その他の部分) | 木製 扉：木製、 枠：金属製 | 〔一重〕金属・ﾌﾟﾗｽﾁｯｸ（木）複合構造製 | 複層（A6） | 〔一重〕金属・ﾌﾟﾗｽﾁｯｸ（木）複合構造製複層（A6） | 4.07 |  | 遮熱複層ｶﾞﾗｽ（熱線反射ｶﾞﾗｽ3種使用）(A6) | 0.28 | 0.23 | 0.21 | 0.19 | 0.08 | 吹込用グラスウール GW-1 | 52
|  |  | 熱橋部（屋根） |  |  |  | 建築物断熱用 吹付硬質ｳﾚﾀﾝﾌｫｰﾑ Ａ種１(工業会) |  |  |  | 25 |  |  | 34 |  |  | 0.7352941 | [8 empty] | 熱橋部（屋根） | 金属製 扉：断熱材充填ﾌﾗｯｼｭ構造 | 〔一重〕金属製熱遮断構造 | 低放射複層（A12） | 〔一重〕金属製熱遮断構造低放射複層（A12） | 2.91 |  | 遮熱複層ｶﾞﾗｽ（熱線吸収ｶﾞﾗｽ） (A12) | 0.57 | 0.4 | 0.35 | 0.31 | 0.13 | 吹込用グラスウール GW-2 | 52
|  |  | 熱橋部（床） |  |  |  | 建築物断熱用 吹付硬質ｳﾚﾀﾝﾌｫｰﾑ Ａ種１(工業会) |  |  |  | 25 |  |  | 34 |  |  | 0.7352941 | [8 empty] | 熱橋部（壁） | 金属製 扉：ﾊﾆｶﾑﾌﾗｯｼｭ構造 | 〔一重〕金属製熱遮断構造 | 低放射複層（A6） | 〔一重〕金属製熱遮断構造低放射複層（A6） | 3.49 |  | 遮熱複層ｶﾞﾗｽ（熱線吸収ｶﾞﾗｽ） (A6) | 0.57 | 0.41 | 0.36 | 0.31 | 0.13 | 吹込用グラスウール 30K | 40
|  |  | 熱橋部（壁） |  |  |  | Ａ種硬質ｳﾚﾀﾝﾝﾌｫｰﾑ保温板 ２種２号 |  |  |  | 20 |  |  | 24 |  |  | 0.8333333 | [8 empty] | 熱橋部（床） |  | 〔一重〕金属製熱遮断構造 | 複層（A10～12） | 〔一重〕金属製熱遮断構造複層（A10～12） | 3.49 |  | 普通単板ｶﾞﾗｽ | 0.88 | 0.56 | 0.46 | 0.38 | 0.19 | 吹込用グラスウール 35K | 40
[28 empty] | 〔一重〕金属製熱遮断構造 | 単板2枚（A12） | 〔一重〕金属製熱遮断構造単板2枚（A12） | 3.49 |  | 熱線反射ｶﾞﾗｽ（2種） | 0.48 | 0.38 | 0.34 | 0.31 | 0.12 | 住宅用ロックウール マット | 38
[28 empty] | 〔一重〕金属製熱遮断構造 | 複層（A6） | 〔一重〕金属製熱遮断構造複層（A6） | 4.07 |  | 熱線反射ｶﾞﾗｽ（3種） | 0.35 | 0.31 | 0.28 | 0.25 | 0.1 | 住宅用ロックウール フェルト | 38
断熱材の名称が上記リストにないものについてはこちらに記入して下さい。（表1にない材料については試験成績書等の提出が必要です。） | [27 empty] | 〔一重〕金属製 | 低放射複層（A6） | 〔一重〕金属製低放射複層（A6） | 4.07 |  | 熱線吸収ｶﾞﾗｽ | 0.68 | 0.47 | 0.41 | 0.35 | 0.15 | 住宅用ロックウール ボード | 36
[28 empty] | 〔一重〕金属製 | 複層（A12） | 〔一重〕金属製複層（A12） | 4.07 | [7 empty] | 吹込用ロックウール 25K | 47
[28 empty] | 〔一重〕金属製 | 複層（A6） | 〔一重〕金属製複層（A6） | 4.65 | [7 empty] | 吹込用ロックウール 65K | 39
[28 empty] | 〔一重〕金属製 | 単板2枚（A12以上） | 〔一重〕金属製単板2枚（A12以上） | 4.07 | [7 empty] | Ａ種ﾋﾞｰｽﾞ法ﾎﾟﾘｽﾁﾚﾝﾌｫｰﾑ保温板 特号 | 34
[28 empty] | 〔一重〕金属製 | 単板2枚（A12未満） | 〔一重〕金属製単板2枚（A12未満） | 4.65 | [7 empty] | Ａ種ﾋﾞｰｽﾞ法ﾎﾟﾘｽﾁﾚﾝﾌｫｰﾑ保温板 １号 | 36
[18 empty] | 表２．熱抵抗の基準値（㎡･K/W） | [6 empty] | 表５．開口部の熱貫流率（Ｕ値） |  |  | 〔一重〕金属製 | 単板 | 〔一重〕金属製単板 | 6.51 | [7 empty] | Ａ種ﾋﾞｰｽﾞ法ﾎﾟﾘｽﾁﾚﾝﾌｫｰﾑ保温板 ２号 | 37
[18 empty] | 住宅の 種類 | 断熱材の施工法 | 部 位 |  | 熱抵抗の基準値 | [5 empty] | 〔三重〕金属製＋金属製＋金属製 | 単板3枚 | 〔三重〕金属製＋金属製＋金属製単板3枚 | 2.33 | [7 empty] | Ａ種ﾋﾞｰｽﾞ法ﾎﾟﾘｽﾁﾚﾝﾌｫｰﾑ保温板 ３号 | 40
[28 empty] | 〔二重〕金属製＋ﾌﾟﾗｽﾁｯｸ（木）製 | 単板＋低放射複層（A6） | 〔二重〕金属製＋ﾌﾟﾗｽﾁｯｸ（木）製単板＋低放射複層（A6） | 1.9 | [7 empty] | Ａ種ﾋﾞｰｽﾞ法ﾎﾟﾘｽﾁﾚﾝﾌｫｰﾑ保温板 ４号 | 43
[22 empty] | Ⅳ地域 | [5 empty] | 〔二重〕金属製＋ﾌﾟﾗｽﾁｯｸ（木）製 | 単板＋複層（A12） | 〔二重〕金属製＋ﾌﾟﾗｽﾁｯｸ（木）製単板＋複層（A12） | 2.33 | [7 empty] | Ａ種押出法ﾎﾟﾘｽﾁﾚﾝﾌｫｰﾑ保温板 １種 | 40
２．開口部の熱貫流率（Ｕ値）*1 | [21 empty] | 等級4 | 等級3 | 等級2 |  |  |  | 〔二重〕金属製＋ﾌﾟﾗｽﾁｯｸ（木）製 | 単板＋単板 | 〔二重〕金属製＋ﾌﾟﾗｽﾁｯｸ（木）製単板＋単板 | 2.91 | [7 empty] | Ａ種押出法ﾎﾟﾘｽﾁﾚﾝﾌｫｰﾑ保温板 ２種 | 34
位置 |  | 建具の構成 | [12 empty] | 熱貫流率 W/㎡K |  |  | 鉄筋コンクリート造等の 住宅 | 内断熱 工法 | 屋根又は天井 |  | 2.5 | 1.1 | 0.7 |  |  |  | 〔二重〕金属製＋金属製（枠中間部熱遮断構造） | 単板＋単板 | 〔二重〕金属製＋金属製（枠中間部熱遮断構造）単板＋単板 | 3.49 | [7 empty] | Ａ種押出法ﾎﾟﾘｽﾁﾚﾝﾌｫｰﾑ保温板 ３種 | 28
|  | 建具の仕様 | [6 empty] | ガラスの仕様 | [10 empty] | 壁 |  | 1.1 | 0.7 | 0.4 |  |  |  | 〔二重〕金属製＋金属製 | 単板＋低放射複層（A12） | 〔二重〕金属製＋金属製単板＋低放射複層（A12） | 2.33 | [7 empty] | Ａ種硬質ｳﾚﾀﾝﾝﾌｫｰﾑ保温板 １種 | 29
窓・引戸・框ドア |  | 〔一重〕金属製 | [6 empty] | 複層（A6） | [5 empty] | 4.65 |  |  |  |  | 床 | 外気に接する部分 | 2.1 | 1 | 0.3 |  |  |  | 〔二重〕金属製＋金属製 | 単板＋複層（A6） | 〔二重〕金属製＋金属製単板＋複層（A6） | 3.49 | [7 empty] | Ａ種硬質ｳﾚﾀﾝﾝﾌｫｰﾑ保温板 ２種１号 | 23
[21 empty] | その他の部分 | 1.5 | 0.5 | 0.1 |  |  |  | 〔二重〕金属製＋金属製 | 単板＋単板 | 〔二重〕金属製＋金属製単板＋単板 | 4.65 | [7 empty] | Ａ種硬質ｳﾚﾀﾝﾝﾌｫｰﾑ保温板 ２種２号 | 24
[20 empty] | 土間床等の 外周部 | 外気に接する部分 | 0.8 | － | － |  |  |  | 木製断熱積層構造 | 低放射複層（A12） | 木製断熱積層構造低放射複層（A12） | 2.33 | [7 empty] | Ａ種硬質ｳﾚﾀﾝﾝﾌｫｰﾑ保温板 ２種３号 | 27
[21 empty] | その他の部分 | 0.2 | － | － |  |  |  | 木製断熱積層構造 | 三層複層（A12×2） | 木製断熱積層構造三層複層（A12×2） | 2.33 | [7 empty] | Ａ種硬質ｳﾚﾀﾝﾝﾌｫｰﾑ保温板 ２種４号 | 28
[19 empty] | 外断熱 工法 | 屋根又は天井 |  | 2 | 内断熱と同じ | 内断熱と同じ |  |  |  | 木製断熱積層構造 | 複層（A12） | 木製断熱積層構造複層（A12） | 2.91 | [7 empty] | Ｂ種硬質ｳﾚﾀﾝﾌｫｰﾑ保温版 １種１号 | 24
ドア |  | 金属製 扉：ﾊﾆｶﾑﾌﾗｯｼｭ構造 | [6 empty] | なし | [5 empty] | 4.65 |  |  |  |  | 壁 |  | 0.9 | [5 empty] | 木製断熱積層構造 | なし | 木製断熱積層構造なし | 2.91 | [7 empty] | Ｂ種硬質ｳﾚﾀﾝﾌｫｰﾑ保温版 １種２号 | 25
[20 empty] | 床 | 外気に接する部分 | 1.5 | [5 empty] | 金属製高断熱構造 扉：断熱ﾌﾗｯｼｭ,辺縁部等熱遮断構造 枠：熱遮断構造 | 低放射複層（A12） | 金属製高断熱構造 扉：断熱ﾌﾗｯｼｭ,辺縁部等熱遮断構造 枠：熱遮断構造低放射複層（A12） | 2.33 | [7 empty] | Ｂ種硬質ｳﾚﾀﾝﾌｫｰﾑ保温版 ２種１号 | 23
建具およびガラスの仕様が表５にないものについてはこちらに記入して下さい。（試験成績書等の提出が必要です。） | [20 empty] | その他の部分 | － | [5 empty] | 金属製高断熱構造 扉：断熱ﾌﾗｯｼｭ,辺縁部等熱遮断構造 枠：熱遮断構造 | 複層（A12） | 金属製高断熱構造 扉：断熱ﾌﾗｯｼｭ,辺縁部等熱遮断構造 枠：熱遮断構造複層（A12） | 2.91 | [7 empty] | Ｂ種硬質ｳﾚﾀﾝﾌｫｰﾑ保温版 ２種２号 | 24
[20 empty] | 土間床等の 外周部 | 外気に接する部分 | 0.8 | [5 empty] | 金属製高断熱構造 扉：断熱ﾌﾗｯｼｭ,辺縁部等熱遮断構造 枠：熱遮断構造 | なし | 金属製高断熱構造 扉：断熱ﾌﾗｯｼｭ,辺縁部等熱遮断構造 枠：熱遮断構造なし | 2.91 | [7 empty] | 建築物断熱用 吹付硬質ｳﾚﾀﾝﾌｫｰﾑ Ａ種１(JIS) | 32
[21 empty] | その他の部分 | 0.2 | [5 empty] | 木製 扉：木製、 枠：金属製 | 複層（A6） | 木製 扉：木製、 枠：金属製複層（A6） | 4.65 | [7 empty] | 建築物断熱用 吹付硬質ｳﾚﾀﾝﾌｫｰﾑ Ａ種１(工業会) | 34
[19 empty] | 熱橋部折り返し |  |  | 0.6 | － | － |  |  |  | 木製 扉：木製、 枠：金属製 | なし | 木製 扉：木製、 枠：金属製なし | 4.65 | [7 empty] | 建築物断熱用 吹付硬質ｳﾚﾀﾝﾌｫｰﾑ Ａ種２(JIS) | 32
[28 empty] | 金属製 扉：断熱材充填ﾌﾗｯｼｭ構造 | 複層（A6） | 金属製 扉：断熱材充填ﾌﾗｯｼｭ構造複層（A6） | 4.07 | [7 empty] | 建築物断熱用 吹付硬質ｳﾚﾀﾝﾌｫｰﾑ Ａ種２(工業会) | 34
[18 empty] | 表６．窓の日射侵入率（η値） | [9 empty] | 金属製 扉：断熱材充填ﾌﾗｯｼｭ構造 | なし | 金属製 扉：断熱材充填ﾌﾗｯｼｭ構造なし | 4.07 | [7 empty] | 建築物断熱用 吹付硬質ｳﾚﾀﾝﾌｫｰﾑ Ａ種３ | 40
３．窓の日射侵入率（η値）*1 | [27 empty] | 金属製 扉：ﾊﾆｶﾑﾌﾗｯｼｭ構造 | 複層（A6） | 金属製 扉：ﾊﾆｶﾑﾌﾗｯｼｭ構造複層（A6） | 4.65 | [7 empty] | 建築物断熱用 吹付硬質ｳﾚﾀﾝﾌｫｰﾑ Ｂ種(JIS) | 22
[28 empty] | 金属製 扉：ﾊﾆｶﾑﾌﾗｯｼｭ構造 | なし | 金属製 扉：ﾊﾆｶﾑﾌﾗｯｼｭ構造なし | 4.65 | [7 empty] | 建築物断熱用 吹付硬質ｳﾚﾀﾝﾌｫｰﾑ Ｂ種(工業会) | 26
ガラスの仕様 | [5 empty] | 日射遮蔽物の種類 |  | 日射侵入率 |  | 表３．開口部の熱貫流率（Ｕ値） の基準値（W/㎡･K） | [28 empty] | Ａ種ﾎﾟﾘｴﾁﾚﾝﾌｫｰﾑ保温板 １種１号 | 42
普通複層ｶﾞﾗｽ (A6) | [5 empty] | ﾚｰｽｶｰﾃﾝ |  | 0.52 | [30 empty] | Ａ種ﾎﾟﾘｴﾁﾚﾝﾌｫｰﾑ保温板 １種２号 | 42
普通複層ｶﾞﾗｽ (A6) | [5 empty] | 内付けﾌﾞﾗｲﾝﾄﾞ |  | 0.44 |  | 等級4 |  |  | 等級3 |  |  | 等級2 | [22 empty] | Ａ種ﾎﾟﾘｴﾁﾚﾝﾌｫｰﾑ保温板 ２種 | 38
普通複層ｶﾞﾗｽ (A6) | [5 empty] | 紙障子 |  | 0.37 |  | 4.65 |  |  | 6.51 |  |  | 6.51 | [22 empty] | Ａ種ﾎﾟﾘｴﾁﾚﾝﾌｫｰﾑ保温板 ３種 | 34
[39 empty] | Ａ種ﾌｪﾉｰﾙﾌｫｰﾑ保温板 １種１号 | 22
[10 empty] | 表４．窓の日射侵入率（η値）の基準値 | [28 empty] | Ａ種ﾌｪﾉｰﾙﾌｫｰﾑ保温板 １種２号 | 22
ガラスの仕様または日射遮蔽物の種類が表６にないものについてはこちらに記入して下さい。 | [11 empty] | 窓の方位 |  |  |  | 基準値 | [22 empty] | Ａ種ﾌｪﾉｰﾙﾌｫｰﾑ保温板 ２種１号 | 36
（試験成績書等の提出が必要です。） | [9 empty] | 等級4 |  | 真北±30度 |  |  |  | 0.55 | [22 empty] | Ａ種ﾌｪﾉｰﾙﾌｫｰﾑ保温板 ２種２号 | 34
[12 empty] | 上記以外 |  |  |  | 0.45 | [22 empty] | Ａ種ﾌｪﾉｰﾙﾌｫｰﾑ保温板 ２種３号 | 28
[10 empty] | 等級3 |  | 真南±112.5度 |  |  |  | 0.6 | [22 empty] | Ａ種ﾌｪﾉｰﾙﾌｫｰﾑ保温板 ３種１号 | 35
[10 empty] | 等級2 |  | － |  |  |  | － | [22 empty] | Ａ種ﾌｪﾉｰﾙﾌｫｰﾑ保温板 ３種２号 | 35
*1「開口部の断熱性能等に関する基準」において、「建具等の基準」を用いる場合は記入不要です。 | [38 empty] | 吹込用セルロースファイバー 25K | 40
[39 empty] | 吹込用セルロースファイバー 45K | 40
[39 empty] | 吹込用セルロースファイバー 55K | 40
〔一重〕木製またはﾌﾟﾗｽﾁｯｸ製 | 低放射複層（ｶﾞｽ12）
〔一重〕金属・ﾌﾟﾗｽﾁｯｸ（木）複合構造製 | 低放射複層（A12）
〔一重〕金属製熱遮断構造 | 三層複層（A12×2）
〔一重〕金属製 | 複層（A12）
〔三重〕金属製＋金属製＋金属製 | 複層（A6）
〔二重〕金属製＋ﾌﾟﾗｽﾁｯｸ（木）製 | 三層複層（A12×2）
〔二重〕金属製＋金属製（枠中間部熱遮断構造） | 低放射複層（A12）
〔二重〕金属製＋金属製 | 低放射複層（A6）
複層（A10～12）
単板2枚（A12）
複層（A6）
低放射複層（A12）
低放射複層（A6）
複層（A10～12）
単板2枚（A12）
複層（A6）
低放射複層（A6）
複層（A12）
複層（A6）
単板2枚（A12以上）
単板2枚（A12未満）
単板
単板3枚
単板＋低放射複層（A6）
単板＋複層（A12）
単板＋単板
単板＋単板
単板＋低放射複層（A12）
単板＋複層（A6）
単板＋単板
低放射複層（A12）
三層複層（A12×2）
複層（A12）
低放射複層（A12）
複層（A12）
複層（A6）
複層（A6）
複層（A6）
Note on P1: はじめに地域を選択してください
※下表の図面表示色の欄は、断熱平面図と同じ色で着色してください。
また、断熱材の名称を（表１）から選択し、厚さを入力して熱抵抗値を決定してください。
※住戸内すべての開口部について、建具の仕様､ガラスの仕様、熱貫流率を
（表５）から選択してください。
※日射侵入対策が必要となる方位に面するすべての開口部について、ガラスの
仕様、日射遮蔽物の種類、日射侵入率を（表６）から選択してください。

## 温熱係数表
● 温熱係数表 |  |  |  | Ⅳ | 地域 | [12 empty] | 表１．材料の熱伝導率表 | [7 empty] | 断熱材マスター（ドロップダウン用） |  | 数値計算用 | ドロップダウン用 | 数値計算用 |  | ドロップダウン用 | 数値計算用 | なし | ﾚｰｽｶｰﾃﾝ | 内付けﾌﾞﾗｲﾝﾄﾞ | 紙障子 | 外付けﾌﾞﾗｲﾝﾄﾞ | 数値計算用
[26 empty] | 屋根 外断熱 | 〔一重〕木製またはﾌﾟﾗｽﾁｯｸ製 | 〔一重〕木製またはﾌﾟﾗｽﾁｯｸ製 | 低放射複層（ｶﾞｽ12） | 〔一重〕木製またはﾌﾟﾗｽﾁｯｸ製低放射複層（ｶﾞｽ12） | 1.9 | なし | 普通三層複層ｶﾞﾗｽ (A12) | 0.71 | 0.5 | 0.44 | 0.38 | 0.16 | 住宅用グラスウール 10K | 50
[26 empty] | 屋根 内断熱 | 〔一重〕金属・ﾌﾟﾗｽﾁｯｸ（木）複合構造製 | 〔一重〕木製またはﾌﾟﾗｽﾁｯｸ製 | 低放射複層（A12） | 〔一重〕木製またはﾌﾟﾗｽﾁｯｸ製低放射複層（A12） | 2.33 | ﾚｰｽｶｰﾃﾝ | 普通複層ｶﾞﾗｽ (A12) | 0.79 | 0.52 | 0.44 | 0.37 | 0.17 | 住宅用グラスウール 16K | 45
１．使用する断熱材の熱抵抗値 | [25 empty] | 壁 内断熱 | 〔一重〕金属製熱遮断構造 | 〔一重〕木製またはﾌﾟﾗｽﾁｯｸ製 | 三層複層（A12×2） | 〔一重〕木製またはﾌﾟﾗｽﾁｯｸ製三層複層（A12×2） | 2.33 | 内付けﾌﾞﾗｲﾝﾄﾞ | 普通複層ｶﾞﾗｽ (A6) | 0.79 | 0.52 | 0.44 | 0.37 | 0.17 | 住宅用グラスウール 20K | 42
[26 empty] | 壁 外断熱 | 〔一重〕金属製 | 〔一重〕木製またはﾌﾟﾗｽﾁｯｸ製 | 複層（A12） | 〔一重〕木製またはﾌﾟﾗｽﾁｯｸ製複層（A12） | 2.91 | 紙障子 | 低放射複層ｶﾞﾗｽ (A12) | 0.63 | 0.48 | 0.43 | 0.39 | 0.15 | 住宅用グラスウール 24K | 38
図面表示色 |  |  | 部位 |  |  |  | 断熱材の名称 |  |  |  | 厚さ(mm) |  |  | λ×103 |  |  | 熱抵抗値 | [8 empty] | 床（外気に接する部分） 外断熱 | 〔三重〕金属製＋金属製＋金属製 | 〔一重〕木製またはﾌﾟﾗｽﾁｯｸ製 | 複層（A6） | 〔一重〕木製またはﾌﾟﾗｽﾁｯｸ製複層（A6） | 3.49 | 外付けﾌﾞﾗｲﾝﾄﾞ | 低放射複層ｶﾞﾗｽ (A6) | 0.62 | 0.47 | 0.42 | 0.37 | 0.15 | 住宅用グラスウール 32K | 36
[26 empty] | 床（外気に接する部分） 内断熱 | 〔二重〕金属製＋ﾌﾟﾗｽﾁｯｸ（木）製 | 〔一重〕金属・ﾌﾟﾗｽﾁｯｸ（木）複合構造製 | 三層複層（A12×2） | 〔一重〕金属・ﾌﾟﾗｽﾁｯｸ（木）複合構造製三層複層（A12×2） | 2.33 |  | 遮熱低放射複層ｶﾞﾗｽ (A12) | 0.42 | 0.32 | 0.29 | 0.26 | 0.11 | 高性能グラスウール 16K | 38
[26 empty] | 床（その他の部分） 内断熱 | 〔二重〕金属製＋金属製（枠中間部熱遮断構造） | 〔一重〕金属・ﾌﾟﾗｽﾁｯｸ（木）複合構造製 | 低放射複層（A12） | 〔一重〕金属・ﾌﾟﾗｽﾁｯｸ（木）複合構造製低放射複層（A12） | 2.33 |  | 遮熱低放射複層ｶﾞﾗｽ (A6) | 0.43 | 0.33 | 0.3 | 0.26 | 0.11 | 高性能グラスウール 24K | 36
[26 empty] | 土間床等の外周部 外断熱(外気に接する部分) | 〔二重〕金属製＋金属製 | 〔一重〕金属・ﾌﾟﾗｽﾁｯｸ（木）複合構造製 | 低放射複層（A6） | 〔一重〕金属・ﾌﾟﾗｽﾁｯｸ（木）複合構造製低放射複層（A6） | 3.49 |  | 遮熱複層ｶﾞﾗｽ（熱線反射ｶﾞﾗｽ2種使用）(A12) | 0.38 | 0.29 | 0.27 | 0.24 | 0.1 | 高性能グラスウール 32K | 35
[26 empty] | 土間床等の外周部 外断熱(その他の部分) | 木製断熱積層構造 | 〔一重〕金属・ﾌﾟﾗｽﾁｯｸ（木）複合構造製 | 複層（A10～12） | 〔一重〕金属・ﾌﾟﾗｽﾁｯｸ（木）複合構造製複層（A10～12） | 3.49 |  | 遮熱複層ｶﾞﾗｽ（熱線反射ｶﾞﾗｽ2種使用）(A6) | 0.39 | 0.31 | 0.28 | 0.25 | 0.1 | 高性能グラスウール 40K | 34
[26 empty] | 土間床等の外周部 内断熱(外気に接する部分) | 金属製高断熱構造 扉：断熱ﾌﾗｯｼｭ,辺縁部等熱遮断構造 枠：熱遮断構造 | 〔一重〕金属・ﾌﾟﾗｽﾁｯｸ（木）複合構造製 | 単板2枚（A12） | 〔一重〕金属・ﾌﾟﾗｽﾁｯｸ（木）複合構造製単板2枚（A12） | 3.49 |  | 遮熱複層ｶﾞﾗｽ（熱線反射ｶﾞﾗｽ3種使用）(A12) | 0.29 | 0.21 | 0.2 | 0.18 | 0.07 | 高性能グラスウール 48K | 33
[26 empty] | 土間床等の外周部 内断熱(その他の部分) | 木製 扉：木製、 枠：金属製 | 〔一重〕金属・ﾌﾟﾗｽﾁｯｸ（木）複合構造製 | 複層（A6） | 〔一重〕金属・ﾌﾟﾗｽﾁｯｸ（木）複合構造製複層（A6） | 4.07 |  | 遮熱複層ｶﾞﾗｽ（熱線反射ｶﾞﾗｽ3種使用）(A6) | 0.28 | 0.23 | 0.21 | 0.19 | 0.08 | 吹込用グラスウール GW-1 | 52
[26 empty] | 熱橋部（屋根） | 金属製 扉：断熱材充填ﾌﾗｯｼｭ構造 | 〔一重〕金属製熱遮断構造 | 低放射複層（A12） | 〔一重〕金属製熱遮断構造低放射複層（A12） | 2.91 |  | 遮熱複層ｶﾞﾗｽ（熱線吸収ｶﾞﾗｽ） (A12) | 0.57 | 0.4 | 0.35 | 0.31 | 0.13 | 吹込用グラスウール GW-2 | 52
[26 empty] | 熱橋部（壁） | 金属製 扉：ﾊﾆｶﾑﾌﾗｯｼｭ構造 | 〔一重〕金属製熱遮断構造 | 低放射複層（A6） | 〔一重〕金属製熱遮断構造低放射複層（A6） | 3.49 |  | 遮熱複層ｶﾞﾗｽ（熱線吸収ｶﾞﾗｽ） (A6) | 0.57 | 0.41 | 0.36 | 0.31 | 0.13 | 吹込用グラスウール 30K | 40
[26 empty] | 熱橋部（床） |  | 〔一重〕金属製熱遮断構造 | 複層（A10～12） | 〔一重〕金属製熱遮断構造複層（A10～12） | 3.49 |  | 普通単板ｶﾞﾗｽ | 0.88 | 0.56 | 0.46 | 0.38 | 0.19 | 吹込用グラスウール 35K | 40
[28 empty] | 〔一重〕金属製熱遮断構造 | 単板2枚（A12） | 〔一重〕金属製熱遮断構造単板2枚（A12） | 3.49 |  | 熱線反射ｶﾞﾗｽ（2種） | 0.48 | 0.38 | 0.34 | 0.31 | 0.12 | 住宅用ロックウール マット | 38
[28 empty] | 〔一重〕金属製熱遮断構造 | 複層（A6） | 〔一重〕金属製熱遮断構造複層（A6） | 4.07 |  | 熱線反射ｶﾞﾗｽ（3種） | 0.35 | 0.31 | 0.28 | 0.25 | 0.1 | 住宅用ロックウール フェルト | 38
断熱材の名称が上記リストにないものについてはこちらに記入して下さい。（表1にない材料については試験成績書等の提出が必要です。） | [27 empty] | 〔一重〕金属製 | 低放射複層（A6） | 〔一重〕金属製低放射複層（A6） | 4.07 |  | 熱線吸収ｶﾞﾗｽ | 0.68 | 0.47 | 0.41 | 0.35 | 0.15 | 住宅用ロックウール ボード | 36
[28 empty] | 〔一重〕金属製 | 複層（A12） | 〔一重〕金属製複層（A12） | 4.07 | [7 empty] | 吹込用ロックウール 25K | 47
[28 empty] | 〔一重〕金属製 | 複層（A6） | 〔一重〕金属製複層（A6） | 4.65 | [7 empty] | 吹込用ロックウール 65K | 39
[28 empty] | 〔一重〕金属製 | 単板2枚（A12以上） | 〔一重〕金属製単板2枚（A12以上） | 4.07 | [7 empty] | Ａ種ﾋﾞｰｽﾞ法ﾎﾟﾘｽﾁﾚﾝﾌｫｰﾑ保温板 特号 | 34
[28 empty] | 〔一重〕金属製 | 単板2枚（A12未満） | 〔一重〕金属製単板2枚（A12未満） | 4.65 | [7 empty] | Ａ種ﾋﾞｰｽﾞ法ﾎﾟﾘｽﾁﾚﾝﾌｫｰﾑ保温板 １号 | 36
[18 empty] | 表２．熱抵抗の基準値（㎡･K/W） | [6 empty] | 表５．開口部の熱貫流率（Ｕ値） |  |  | 〔一重〕金属製 | 単板 | 〔一重〕金属製単板 | 6.51 | [7 empty] | Ａ種ﾋﾞｰｽﾞ法ﾎﾟﾘｽﾁﾚﾝﾌｫｰﾑ保温板 ２号 | 37
[18 empty] | 住宅の 種類 | 断熱材の施工法 | 部 位 |  | 熱抵抗の基準値 | [5 empty] | 〔三重〕金属製＋金属製＋金属製 | 単板3枚 | 〔三重〕金属製＋金属製＋金属製単板3枚 | 2.33 | [7 empty] | Ａ種ﾋﾞｰｽﾞ法ﾎﾟﾘｽﾁﾚﾝﾌｫｰﾑ保温板 ３号 | 40
[28 empty] | 〔二重〕金属製＋ﾌﾟﾗｽﾁｯｸ（木）製 | 単板＋低放射複層（A6） | 〔二重〕金属製＋ﾌﾟﾗｽﾁｯｸ（木）製単板＋低放射複層（A6） | 1.9 | [7 empty] | Ａ種ﾋﾞｰｽﾞ法ﾎﾟﾘｽﾁﾚﾝﾌｫｰﾑ保温板 ４号 | 43
[22 empty] | Ⅳ地域 | [5 empty] | 〔二重〕金属製＋ﾌﾟﾗｽﾁｯｸ（木）製 | 単板＋複層（A12） | 〔二重〕金属製＋ﾌﾟﾗｽﾁｯｸ（木）製単板＋複層（A12） | 2.33 | [7 empty] | Ａ種押出法ﾎﾟﾘｽﾁﾚﾝﾌｫｰﾑ保温板 １種 | 40
２．開口部の熱貫流率（Ｕ値）*1 | [21 empty] | 等級4 | 等級3 | 等級2 |  |  |  | 〔二重〕金属製＋ﾌﾟﾗｽﾁｯｸ（木）製 | 単板＋単板 | 〔二重〕金属製＋ﾌﾟﾗｽﾁｯｸ（木）製単板＋単板 | 2.91 | [7 empty] | Ａ種押出法ﾎﾟﾘｽﾁﾚﾝﾌｫｰﾑ保温板 ２種 | 34
位置 |  | 建具の構成 | [12 empty] | 熱貫流率 W/㎡K |  |  | 鉄筋コンクリート造等の 住宅 | 内断熱 工法 | 屋根又は天井 |  | 2.5 | 1.1 | 0.7 |  |  |  | 〔二重〕金属製＋金属製（枠中間部熱遮断構造） | 単板＋単板 | 〔二重〕金属製＋金属製（枠中間部熱遮断構造）単板＋単板 | 3.49 | [7 empty] | Ａ種押出法ﾎﾟﾘｽﾁﾚﾝﾌｫｰﾑ保温板 ３種 | 28
|  | 建具の仕様 | [6 empty] | ガラスの仕様 | [10 empty] | 壁 |  | 1.1 | 0.7 | 0.4 |  |  |  | 〔二重〕金属製＋金属製 | 単板＋低放射複層（A12） | 〔二重〕金属製＋金属製単板＋低放射複層（A12） | 2.33 | [7 empty] | Ａ種硬質ｳﾚﾀﾝﾝﾌｫｰﾑ保温板 １種 | 29
窓・引戸・框ドア | [19 empty] | 床 | 外気に接する部分 | 2.1 | 1 | 0.3 |  |  |  | 〔二重〕金属製＋金属製 | 単板＋複層（A6） | 〔二重〕金属製＋金属製単板＋複層（A6） | 3.49 | [7 empty] | Ａ種硬質ｳﾚﾀﾝﾝﾌｫｰﾑ保温板 ２種１号 | 23
[21 empty] | その他の部分 | 1.5 | 0.5 | 0.1 |  |  |  | 〔二重〕金属製＋金属製 | 単板＋単板 | 〔二重〕金属製＋金属製単板＋単板 | 4.65 | [7 empty] | Ａ種硬質ｳﾚﾀﾝﾝﾌｫｰﾑ保温板 ２種２号 | 24
[20 empty] | 土間床等の 外周部 | 外気に接する部分 | 0.8 | － | － |  |  |  | 木製断熱積層構造 | 低放射複層（A12） | 木製断熱積層構造低放射複層（A12） | 2.33 | [7 empty] | Ａ種硬質ｳﾚﾀﾝﾝﾌｫｰﾑ保温板 ２種３号 | 27
[21 empty] | その他の部分 | 0.2 | － | － |  |  |  | 木製断熱積層構造 | 三層複層（A12×2） | 木製断熱積層構造三層複層（A12×2） | 2.33 | [7 empty] | Ａ種硬質ｳﾚﾀﾝﾝﾌｫｰﾑ保温板 ２種４号 | 28
[19 empty] | 外断熱 工法 | 屋根又は天井 |  | 2 | 内断熱と同じ | 内断熱と同じ |  |  |  | 木製断熱積層構造 | 複層（A12） | 木製断熱積層構造複層（A12） | 2.91 | [7 empty] | Ｂ種硬質ｳﾚﾀﾝﾌｫｰﾑ保温版 １種１号 | 24
ドア | [19 empty] | 壁 |  | 0.9 | [5 empty] | 木製断熱積層構造 | なし | 木製断熱積層構造なし | 2.91 | [7 empty] | Ｂ種硬質ｳﾚﾀﾝﾌｫｰﾑ保温版 １種２号 | 25
[20 empty] | 床 | 外気に接する部分 | 1.5 | [5 empty] | 金属製高断熱構造 扉：断熱ﾌﾗｯｼｭ,辺縁部等熱遮断構造 枠：熱遮断構造 | 低放射複層（A12） | 金属製高断熱構造 扉：断熱ﾌﾗｯｼｭ,辺縁部等熱遮断構造 枠：熱遮断構造低放射複層（A12） | 2.33 | [7 empty] | Ｂ種硬質ｳﾚﾀﾝﾌｫｰﾑ保温版 ２種１号 | 23
建具およびガラスの仕様が表５にないものについてはこちらに記入して下さい。（試験成績書等の提出が必要です。） | [20 empty] | その他の部分 | － | [5 empty] | 金属製高断熱構造 扉：断熱ﾌﾗｯｼｭ,辺縁部等熱遮断構造 枠：熱遮断構造 | 複層（A12） | 金属製高断熱構造 扉：断熱ﾌﾗｯｼｭ,辺縁部等熱遮断構造 枠：熱遮断構造複層（A12） | 2.91 | [7 empty] | Ｂ種硬質ｳﾚﾀﾝﾌｫｰﾑ保温版 ２種２号 | 24
[20 empty] | 土間床等の 外周部 | 外気に接する部分 | 0.8 | [5 empty] | 金属製高断熱構造 扉：断熱ﾌﾗｯｼｭ,辺縁部等熱遮断構造 枠：熱遮断構造 | なし | 金属製高断熱構造 扉：断熱ﾌﾗｯｼｭ,辺縁部等熱遮断構造 枠：熱遮断構造なし | 2.91 | [7 empty] | 建築物断熱用 吹付硬質ｳﾚﾀﾝﾌｫｰﾑ Ａ種１(JIS) | 32
[21 empty] | その他の部分 | 0.2 | [5 empty] | 木製 扉：木製、 枠：金属製 | 複層（A6） | 木製 扉：木製、 枠：金属製複層（A6） | 4.65 | [7 empty] | 建築物断熱用 吹付硬質ｳﾚﾀﾝﾌｫｰﾑ Ａ種１(工業会) | 34
[19 empty] | 熱橋部折り返し |  |  | 0.6 | － | － |  |  |  | 木製 扉：木製、 枠：金属製 | なし | 木製 扉：木製、 枠：金属製なし | 4.65 | [7 empty] | 建築物断熱用 吹付硬質ｳﾚﾀﾝﾌｫｰﾑ Ａ種２(JIS) | 32
[28 empty] | 金属製 扉：断熱材充填ﾌﾗｯｼｭ構造 | 複層（A6） | 金属製 扉：断熱材充填ﾌﾗｯｼｭ構造複層（A6） | 4.07 | [7 empty] | 建築物断熱用 吹付硬質ｳﾚﾀﾝﾌｫｰﾑ Ａ種２(工業会) | 34
[18 empty] | 表６．窓の日射侵入率（η値） | [9 empty] | 金属製 扉：断熱材充填ﾌﾗｯｼｭ構造 | なし | 金属製 扉：断熱材充填ﾌﾗｯｼｭ構造なし | 4.07 | [7 empty] | 建築物断熱用 吹付硬質ｳﾚﾀﾝﾌｫｰﾑ Ａ種３ | 40
３．窓の日射侵入率（η値）*1 | [27 empty] | 金属製 扉：ﾊﾆｶﾑﾌﾗｯｼｭ構造 | 複層（A6） | 金属製 扉：ﾊﾆｶﾑﾌﾗｯｼｭ構造複層（A6） | 4.65 | [7 empty] | 建築物断熱用 吹付硬質ｳﾚﾀﾝﾌｫｰﾑ Ｂ種(JIS) | 22
[28 empty] | 金属製 扉：ﾊﾆｶﾑﾌﾗｯｼｭ構造 | なし | 金属製 扉：ﾊﾆｶﾑﾌﾗｯｼｭ構造なし | 4.65 | [7 empty] | 建築物断熱用 吹付硬質ｳﾚﾀﾝﾌｫｰﾑ Ｂ種(工業会) | 26
ガラスの仕様 | [5 empty] | 日射遮蔽物の種類 |  | 日射侵入率 |  | 表３．開口部の熱貫流率（Ｕ値） の基準値（W/㎡･K） | [28 empty] | Ａ種ﾎﾟﾘｴﾁﾚﾝﾌｫｰﾑ保温板 １種１号 | 42
[39 empty] | Ａ種ﾎﾟﾘｴﾁﾚﾝﾌｫｰﾑ保温板 １種２号 | 42
[10 empty] | 等級4 |  |  | 等級3 |  |  | 等級2 | [22 empty] | Ａ種ﾎﾟﾘｴﾁﾚﾝﾌｫｰﾑ保温板 ２種 | 38
[10 empty] | 4.65 |  |  | 6.51 |  |  | 6.51 | [22 empty] | Ａ種ﾎﾟﾘｴﾁﾚﾝﾌｫｰﾑ保温板 ３種 | 34
[39 empty] | Ａ種ﾌｪﾉｰﾙﾌｫｰﾑ保温板 １種１号 | 22
[10 empty] | 表４．窓の日射侵入率（η値）の基準値 | [28 empty] | Ａ種ﾌｪﾉｰﾙﾌｫｰﾑ保温板 １種２号 | 22
ガラスの仕様または日射遮蔽物の種類が表６にないものについてはこちらに記入して下さい。 | [11 empty] | 窓の方位 |  |  |  | 基準値 | [22 empty] | Ａ種ﾌｪﾉｰﾙﾌｫｰﾑ保温板 ２種１号 | 36
（試験成績書等の提出が必要です。） | [9 empty] | 等級4 |  | 真北±30度 |  |  |  | 0.55 | [22 empty] | Ａ種ﾌｪﾉｰﾙﾌｫｰﾑ保温板 ２種２号 | 34
[12 empty] | 上記以外 |  |  |  | 0.45 | [22 empty] | Ａ種ﾌｪﾉｰﾙﾌｫｰﾑ保温板 ２種３号 | 28
[10 empty] | 等級3 |  | 真南±112.5度 |  |  |  | 0.6 | [22 empty] | Ａ種ﾌｪﾉｰﾙﾌｫｰﾑ保温板 ３種１号 | 35
[10 empty] | 等級2 |  | － |  |  |  | － | [22 empty] | Ａ種ﾌｪﾉｰﾙﾌｫｰﾑ保温板 ３種２号 | 35
*1「開口部の断熱性能等に関する基準」において、「建具等の基準」を用いる場合は記入不要です。 | [38 empty] | 吹込用セルロースファイバー 25K | 40
[39 empty] | 吹込用セルロースファイバー 45K | 40
[39 empty] | 吹込用セルロースファイバー 55K | 40
〔一重〕木製またはﾌﾟﾗｽﾁｯｸ製 | 低放射複層（ｶﾞｽ12）
〔一重〕金属・ﾌﾟﾗｽﾁｯｸ（木）複合構造製 | 低放射複層（A12）
〔一重〕金属製熱遮断構造 | 三層複層（A12×2）
〔一重〕金属製 | 複層（A12）
〔三重〕金属製＋金属製＋金属製 | 複層（A6）
〔二重〕金属製＋ﾌﾟﾗｽﾁｯｸ（木）製 | 三層複層（A12×2）
〔二重〕金属製＋金属製（枠中間部熱遮断構造） | 低放射複層（A12）
〔二重〕金属製＋金属製 | 低放射複層（A6）
複層（A10～12）
単板2枚（A12）
複層（A6）
低放射複層（A12）
低放射複層（A6）
複層（A10～12）
単板2枚（A12）
複層（A6）
低放射複層（A6）
複層（A12）
複層（A6）
単板2枚（A12以上）
単板2枚（A12未満）
単板
単板3枚
単板＋低放射複層（A6）
単板＋複層（A12）
単板＋単板
単板＋単板
単板＋低放射複層（A12）
単板＋複層（A6）
単板＋単板
低放射複層（A12）
三層複層（A12×2）
複層（A12）
低放射複層（A12）
複層（A12）
複層（A6）
複層（A6）
複層（A6）
Note on P1: はじめに地域を選択してください
※下表の図面表示色の欄は、断熱平面図と同じ色で着色してください。
また、断熱材の名称を（表１）から選択し、厚さを入力して熱抵抗値を決定してください。
※住戸内すべての開口部について、建具の仕様､ガラスの仕様、熱貫流率を
（表５）から選択してください。
※日射侵入対策が必要となる方位に面するすべての開口部について、ガラスの
仕様、日射遮蔽物の種類、日射侵入率を（表６）から選択してください。

## パレット
● 温熱係数表 |  | Ⅳ | 地域
１．使用する断熱材の熱抵抗値
図面表示色 | 部位 |  |  | 断熱材の名称 | 厚さ(mm) | λ×103 | 熱抵抗値
Note on B7: ここで選択したセルのパターン（色）をコピーして温熱係数表に貼り付けてください。 （右クリック→セルの書式設定→パターン）